## SP134925
SP0134925
FINAL REPORT
CLIENT : | Red River Creek Mining
PROJECT : | Cuddeback Lake
REFERENCE : | 157505-160504
REPORTED : | 2025-07-02 00:47
|  | Wt | Au | Pd | Pt | Rh | Ag | Al | As | B | Ba | Be | Bi | Ca | Cd | Ce | Co | Cr | Cs | Cu | Dy | Er | Eu | Fe | Ga | Gd | Ge | Hf | Hg | Ho | In | Ir | K | La | Li | Lu | Mg | Mn | Mo | Na | Nb | Nd | Ni | P | Pb | Pr | Pt | Rb | Re | Rh | Ru | S | Sb | Sc | Se | Si | Sm | Sn | Sr | Ta | Tb | Te | Th | Ti | Tl | Tm | U | V | W | Y | Yb | Zn | Zr
|  | DIGEST | FAPb-Ag | FAPb-Ag | FAPb-Ag | FAPb-Au | D5A | DNF | D5A | DNF | DNF | D5A | D5A | D5A | D5A | D5A | D5A | D5A | D5A | D5A | D5A | D5A | D5A | D5A | D5A | D5A | D5A | D5A | D2A | D5A | D5A | D5A | D5A | D5A | D5A | D5A | DNF | D5A | D5A | D5A | D5A | D5A | D5A | D5A | D5A | D5A | D5A | D5A | D5A | D5A | D5A | D5A | D5A | D5A | D5A | DNF | D5A | D5A | D5A | D5A | D5A | D5A | D5A | DNF | D5A | D5A | D5A | D5A | D5A | D5A | D5A | D5A | D5A
|  | INSTRUMENT | ICP-OES | ICP-OES | ICP-OES | ICP-OES | ICP-OES | ICP-OES | ICP-OES | ICP-OES | ICP-OES | ICP-OES | ICP-MS | ICP-OES | ICP-OES | ICP-OES | ICP-OES | ICP-OES | ICP-MS | ICP-OES | ICP-OES | ICP-OES | ICP-MS | ICP-OES | ICP-MS | ICP-OES | ICP-MS | ICP-OES | ICP-MS | ICP-OES | ICP-MS | ICP-MS | ICP-OES | ICP-OES | ICP-OES | ICP-MS | ICP-OES | ICP-OES | ICP-MS | ICP-OES | ICP-MS | ICP-OES | ICP-OES | ICP-OES | ICP-OES | ICP-MS | ICP-MS | ICP-MS | ICP-MS | ICP-MS | ICP-MS | ICP-OES | ICP-OES | ICP-OES | ICP-MS | ICP-OES | ICP-MS | ICP-MS | ICP-OES | ICP-MS | ICP-OES | ICP-MS | ICP-MS | ICP-OES | ICP-MS | ICP-MS | ICP-MS | ICP-OES | ICP-OES | ICP-OES | ICP-OES | ICP-OES | ICP-OES
|  | LDL | 0.003 | 0.003 | 0.003 | 0.003 | 0.05 | 100 | 0.1 | 50 | 5 | 0.01 | 0.01 | 100 | 0.02 | 0.1 | 0.1 | 0.1 | 0.1 | 0.1 | 0.1 | 0.1 | 0.1 | 100 | 0.02 | 0.1 | 0.01 | 0.01 | 0.01 | 0.1 | 0.01 | 0.005 | 100 | 0.01 | 0.2 | 0.1 | 100 | 5 | 0.1 | 100 | 0.02 | 0.1 | 0.1 | 10 | 3 | 0.1 | 0.005 | 1 | 0.002 | 0.005 | 0.005 | 100 | 0.05 | 0.01 | 0.02 | 500 | 0.1 | 0.1 | 1 | 0.02 | 0.1 | 0.01 | 0.1 | 100 | 0.002 | 0.1 | 0.1 | 1 | 0.1 | 0.1 | 0.1 | 2 | 0.1
|  | UDL | 10 | 10 | 10 | 10 | 100 | 200000 | 10000 | 10000 | 5000 | 1000 | 10000 | 350000 | 1000 | 10000 | 10000 | 10000 | 1000 | 10000 | 1000 | 1000 | 1000 | 500000 | 10000 | 1000 | 100 | 1000 | 10 | 1000 | 1000 | 10 | 100000 | 10000 | 10000 | 1000 | 400000 | 50000 | 10000 | 100000 | 10000 | 1000 | 10000 | 10000 | 10000 | 1000 | 10 | 10000 | 1000 | 10 | 10000 | 100000 | 10000 | 10000 | 5000 | 400000 | 1000 | 10000 | 10000 | 10000 | 1000 | 1000 | 10000 | 100000 | 1000 | 1000 | 10000 | 10000 | 10000 | 5000 | 1000 | 10000 | 10000
SAMPLES |  | kg | ppm | ppm |  | ppm | ppm | ppm | ppm |  | ppm | ppm | ppm | ppm | ppm | ppm | ppm | ppm | ppm | ppm | ppm | ppm | ppm | ppm | ppm | ppm | ppm | ppm | ppm | ppm | ppm | ppm | ppm | ppm | ppm | ppm | ppm | ppm | ppm | ppm | ppm | ppm | ppm | ppm | ppm | ppm | ppm | ppm | ppm | ppm | ppm | ppm | ppm | ppm | ppm | ppm | ppm | ppm | ppm | ppm | ppm | ppm | ppm | ppm | ppm | ppm | ppm | ppm | ppm | ppm | ppm | ppm | ppm
157505 |  | 0.6 | 0.05 | -0.003 | -0.003 | -0.003 | 0.7331 | 56564.82 | 32.53 | 67.46 | 768.95325 | 0.963 | 0.084 | 113331.536 | 0.1466 | 31.272 | 7.566 | 116.7503 | 3.056 | 12.1 | 1.8579 | 0.9728 | 0.379 | 17354 | 11.8615 | 2.5016 | 0.0188 | 0.869 | 0.4561 | 0.3522 | 0.02464 | 0.0007375 | 17560 | 18.54 | 151.909 | 0.1156 | 14574 | 353.245 | 1.572 | 21984 | 6.745 | 13.683 | 12.65 | 500.83 | 9.232 | 4.1595 | 0.00132 | 57.3384 | 0.000825 | -0.0014 | -0.0014 | 1313 | 7.0453 | 4.597 | 0.2102 | 235227.1 | 2.8477 | 1.182 | 949.012 | 0.4062 | 0.801 | 0.0102 | 7.4628 | 2344.25 | 0.2821 | 0.1266 | 4.5224 | 45.583 | 4.33 | 7.954 | 0.8648 | 36.8 | 23.2
157510 |  | 4.8 | 0.017 | -0.003 | -0.003 | -0.003 | 0.0643 | 67678.65 | 49.018 | 140.484 | 680.30205 | 1.355 | 0.1589 | 78770.82 | 0.0928 | 42.621 | 12.664 | 88.8881 | 5.9805 | 24.3 | 2.4992 | 1.3404 | 0.288 | 30695 | 17.2212 | 3.2384 | 0.0348 | 0.8765 | 0.1886 | 0.4689 | 0.0464 | 0.001125 | 23115 | 24.427 | 224.702 | 0.1682 | 19550 | 674.418 | 13.917 | 20492 | 9.435 | 18.848 | 18.28 | 735.281 | 12.704 | 5.5031 | 0.0006 | 89.6018 | 0.0044 | 0.001225 | -0.0014 | 38174 | 3.9721 | 7.834 | 0.3806 | 196440.5 | 3.8529 | 1.576 | 3681.527 | 0.5446 | 1.505 | 0.0035 | 9.7146 | 3056 | 0.4366 | 0.1741 | 6.0629 | 72.708 | 9.597 | 10.982 | 1.2267 | 74.8 | 43.847
157510-X |  |  | 0.016 | -0.003 | -0.003 | -0.003 | 0.0912 | 67713.75 | 46.63 | 131.751 | 679.28085 | 1.357 | 0.163 | 78940.382 | 0.1091 | 43.267 | 12.851 | 115.93955 | 6.003 | 24.3 | 2.5463 | 1.3652 | 0.377 | 30567 | 17.5954 | 3.2634 | 0.0378 | 1.112 | 0.158 | 0.4813 | 0.04656 | 0.0009 | 23126 | 24.579 | 227.369 | 0.1483 | 19928 | 674.152 | 13.019 | 20151 | 9.357 | 18.981 | 18.038 | 733.875 | 11.683 | 5.5525 | 0.00061 | 90.7823 | 0.004575 | 0.00127 | -0.0014 | 38676 | 4.0703 | 7.852 | 0.37 | 198973.96 | 3.8863 | 1.387 | 3601.965 | 0.5511 | 1.713 | 0.0102 | 9.1217 | 3097.375 | 0.4424 | 0.1768 | 6.1514 | 72.63 | 9.114 | 10.809 | 1.2402 | 74.4 | 41.943
157582 |  | 4.1 | -0.003 | -0.003 | -0.003 | -0.003 | 0.1763 | 66588.21 | 4.006 | 71.773 | 1240.68325 | 1.245 | 0.089 | 17717.494 | 0.06 | 35.566 | 7.863 | 152.0898 | 46.5502 | 9.5 | 2.1263 | 1.1131 | 0.367 | 17886 | 15.1715 | 2.8333 | 0.1764 | 1.4 | 0.0866 | 0.4021 | 0.02928 | 0.0008375 | 21459 | 21.222 | 95.872 | 0.1232 | 7487 | 212.515 | 0.872 | 20841 | 6.325 | 15.6 | 9.841 | 243.959 | 10.011 | 4.8321 | 0.0006 | 91.3659 | 0.0009 | -0.0014 | -0.0014 | 721 | 5.3196 | 4.435 | 0.1216 | 330063.7 | 3.377 | 1.293 | 598.015 | 0.3761 | 0.777 | 0.0035 | 4.2547 | 2235 | 0.3164 | 0.1397 | 2.9414 | 57.698 | 5.108 | 9.199 | 0.9941 | 37.5 | 44.033
157595 |  | 4 | 0.004 | -0.003 | -0.003 | -0.003 | 0.2004 | 65426.4 | 7.929 | 120.081 | 1163.98055 | 1.205 | 0.0859 | 17609.089 | 0.0873 | 39.155 | 9.127 | 123.073 | 49.3233 | 12.4 | 2.417 | 1.289 | 0.395 | 20938 | 15.2213 | 3.2105 | 0.1134 | 1.3675 | 0.228 | 0.4677 | 0.0316 | 0.0007625 | 20690 | 23.041 | 116.049 | 0.1641 | 9443 | 235.956 | 0.783 | 16661 | 5.587 | 17.414 | 13.107 | 334.513 | 11.089 | 5.212 | 0.00049 | 87.2167 | 0.001225 | -0.0014 | -0.0014 | 281 | 5.8414 | 5.154 | 0.0702 | 330009.42 | 3.6574 | 1.482 | 506.478 | 0.3533 | 1.064 | -0.001 | 3.6867 | 2245.375 | 0.2773 | 0.1675 | 3.6712 | 54.028 | 8.142 | 11.104 | 1.1142 | 46.5 | 53.478
157622 |  | 5.5 | 0.003 | -0.003 | -0.003 | -0.003 | 0.1429 | 84491.55 | 11.684 | -50 | 1240.6407 | 1.394 | 0.0858 | 21799.293 | 0.0982 | 39.835 | 9.843 | 148.2465 | 3.3193 | 11 | 2.503 | 1.3838 | 0.459 | 21690 | 18.5361 | 3.392 | 0.1342 | 1.9395 | 0.0601 | 0.4648 | 0.03248 | 0.0009125 | 23520 | 24.838 | 36.223 | 0.1679 | 8204 | 353.941 | 0.823 | 21902 | 9.17 | 18.631 | 14.095 | 634.648 | 12.04 | 5.7445 | 0.00078 | 72.3836 | -0.0014 | -0.0014 | -0.0014 | 135 | 2.4693 | 5.141 | 0.0551 | 320747.6 | 3.9425 | 0.971 | 657.371 | 0.4928 | 1.361 | 0.0102 | 3.7152 | 3016.375 | 0.3395 | 0.1714 | 1.6613 | 45.897 | 2.727 | 10.775 | 1.1296 | 47 | 65.272
157675 |  | 5.5 | 0.009 | -0.003 | -0.003 | -0.003 | 0.605 | 70156.71 | 71.742 | 92.651 | 781.54115 | 1.408 | 0.174 | 58457.602 | 0.2643 | 45.504 | 12.258 | 145.65095 | 6.48 | 25.5 | 2.7387 | 1.4698 | 0.301 | 28950 | 18.7096 | 3.5581 | 0.0473 | 1.0385 | 0.1572 | 0.5186 | 0.04344 | 0.0006 | 23218 | 25.282 | 218.533 | 0.2092 | 19171 | 566.527 | 7.179 | 25932 | 9.285 | 19.02 | 17.369 | 683.215 | 12.059 | 6.0491 | 0.00054 | 96.9608 | 0.00315 | -0.0014 | -0.0014 | 1650 | 5.9241 | 7.441 | 0.6643 | 241124.74 | 4.1828 | 1.421 | 652.127 | 0.5942 | 1.661 | 0.0372 | 9.138 | 3097.375 | 0.4703 | 0.1918 | 8.2593 | 77.065 | 7.089 | 11.083 | 1.3261 | 69.3 | 42.07
157691 |  | 4.2 | 0.013 | -0.003 | -0.003 | -0.003 | 0.4833 | 62555.22 | 13.032 | 59.408 | 974.0155 | 1.166 | 0.1174 | 67644.906 | 0.2191 | 36.332 | 8.638 | 227.76785 | 23.1973 | 12.7 | 2.1972 | 1.3492 | 0.417 | 21390 | 15.5426 | 2.9748 | 0.1071 | 1.1455 | 0.1597 | 0.4188 | 0.03592 | 0.0006375 | 19170 | 20.58 | 88.195 | 0.1836 | 11512 | 287.72 | 1.405 | 18926 | 7.327 | 15.465 | 12.903 | 409.199 | 10.881 | 5.0696 | 0.00055 | 92.1503 | 0.001075 | -0.0014 | -0.0014 | 440 | 3.9998 | 4.989 | 0.0882 | 281825.3 | 3.4956 | 1.384 | 735.119 | 0.4796 | 1.042 | 0.0102 | 5.1393 | 2487.75 | 0.3444 | 0.1573 | 9.8689 | 49.204 | 6.47 | 9.081 | 1.0873 | 42.7 | 39.946
BLANK SiO2 |  |  | -0.003 | -0.003 | -0.003 | -0.003 | 0.0025 | 2829.06 | -0.004 | -50 | 89.77935 | -0.01 | -0.01 | -100 | 0.007 | 6.833 | 0.111 | 31.17305 | 0.0968 | 0.5 | 0.1534 | 0.0628 | 0.09 | 612 | 0.6754 | 0.3637 | -0.0053 | 0.035 | 0.0013 | 0.0249 | 0.00432 | 0.000175 | 1097 | 3.864 | 0.843 | 0.0411 | 124 | 2.52 | 0.2 | 124 | -0.101 | 2.659 | 0.165 | 13.946 | 1.881 | 0.9474 | -0.00031 | 3.2283 | -0.0014 | -0.0014 | -0.0014 | 26 | 0.1858 | 0.289 | 0.0132 | 443451.08 | 0.518 | 0.512 | 5.26 | 0.0138 | 0.007 | -0.01 | -0.0885 | 285.125 | -0.0025 | -0.0018 | 0.0259 | 2.187 | 0.337 | 0.704 | 0.0455 | 0.6 | 2.511
157757 |  | 2.4 | 0.011 | -0.003 | -0.003 | -0.003 | 0.2221 | 84275.1 | 56.108 | 76.782 | 928.43985 | 1.593 | 0.2036 | 50263.741 | 0.3227 | 52.5 | 16.335 | 127.8087 | 8.0283 | 27.8 | 3.2341 | 1.7402 | 0.393 | 38102 | 22.8782 | 4.2387 | 0.0573 | 0.974 | 0.1304 | 0.6156 | 0.05712 | 0.000575 | 25820 | 27.78 | 178.444 | 0.2666 | 23758 | 716.687 | 1.678 | 16189 | 9.732 | 22.006 | 31.174 | 836.325 | 9.352 | 7.0558 | 0.00036 | 118.4867 | 0.001475 | -0.0014 | -0.0014 | 1227 | 8.8686 | 9.879 | 0.3031 | 254275.84 | 4.9203 | 1.565 | 531.586 | 0.6444 | 1.84 | 0.0035 | 10.6018 | 3831.625 | 0.5741 | 0.2295 | 5.5786 | 83.799 | 8.049 | 12.904 | 1.5379 | 87.2 | 39.949
157786 |  | 4.6 | 0.012 | -0.003 | -0.003 | -0.003 | 0.1588 | 90565.02 | 24.119 | 98.896 | 730.4616 | 1.97 | 0.2716 | 29401.573 | 0.2035 | 60.559 | 15.746 | 88.11185 | 8.7514 | 31.6 | 3.6339 | 1.9546 | 0.451 | 40671 | 25.3625 | 4.6517 | 0.068 | 1.2335 | 0.0719 | 0.6809 | 0.06664 | 0.00075 | 25899 | 32.865 | 165.482 | 0.3003 | 21729 | 711.624 | 5.408 | 24059 | 11.332 | 24.6 | 20.529 | 1030.896 | 13.152 | 7.7555 | 0.00084 | 131.9718 | 0.002075 | -0.0014 | -0.0014 | 4642 | 4.0141 | 10.426 | 0.284 | 251709.34 | 5.3727 | 2.02 | 450.314 | 0.7563 | 2.215 | 0.0102 | 14.435 | 3741.25 | 0.6499 | 0.2617 | 3.5906 | 79.839 | 4.909 | 14.979 | 1.7537 | 104.2 | 52.213
157833 |  | 5.5 | 0.005 | -0.003 | -0.003 | -0.003 | 0.1766 | 87415.38 | 6.523 | -50 | 1113.2368 | 1.451 | 0.0881 | 29298.02 | 0.1185 | 76.345 | 10.186 | 196.8294 | 2.0113 | 14 | 3.2753 | 1.6791 | 0.862 | 24967 | 19.8647 | 4.8932 | 0.0837 | 0.865 | 0.1002 | 0.5979 | 0.0428 | 0.0002375 | 20900 | 39.19 | 39.102 | 0.2489 | 7778 | 396.077 | 1.734 | 23491 | 12.57 | 29.029 | 10.084 | 584.643 | 7.485 | 10.4844 | -5e-05 | 73.258 | 0.001175 | -0.0014 | -0.0014 | 1047 | 1.2879 | 6.097 | 0.0838 | 316424.08 | 6.0948 | 1.156 | 746.463 | 0.7103 | 1.64 | 0.0102 | 9.6261 | 3478.25 | 0.317 | 0.2145 | 1.8958 | 59.25 | 6.835 | 12.938 | 1.4233 | 42.5 | 16.794
157841 |  | 3.9 | 0.013 | -0.003 | -0.003 | -0.003 | 0.1679 | 55059.03 | 55.226 | 98.495 | 520.61305 | 1.106 | 0.1556 | 107775.485 | 0.1325 | 34.498 | 10.318 | 78.1103 | 5.7551 | 23.7 | 2.2191 | 1.2319 | 0.235 | 26401 | 16.0377 | 2.9263 | 0.0427 | 0.666 | 0.1216 | 0.4266 | 0.04344 | 0.0003375 | 18422 | 20.478 | 221.008 | 0.2147 | 18860 | 444.586 | 8.784 | 28926 | 7.162 | 15.247 | 14.872 | 602.662 | 9.627 | 5.0063 | 0.00038 | 84.4981 | 0.003575 | -0.0014 | -0.0014 | 48171 | 3.916 | 6.631 | 0.3803 | 161052.3 | 3.517 | 1.519 | 2959.813 | 0.4813 | 1.185 | 0.0169 | 7.0881 | 2434.375 | 0.3783 | 0.1593 | 7.2038 | 68.294 | 7.117 | 8.925 | 1.252 | 61.6 | 31.405
157852 |  | 6.7 | 0.006 | -0.003 | -0.003 | -0.003 | 0.2067 | 56007.9 | 31.532 | -50 | 597.379 | 1.086 | 0.1288 | 115904.489 | 0.1317 | 34.271 | 8.633 | 107.4514 | 3.8757 | 15.5 | 2.2876 | 1.2591 | 0.372 | 20816 | 15.1329 | 2.9389 | 0.029 | 0.6245 | 0.0686 | 0.4312 | 0.03712 | 0.000375 | 18124 | 20.23 | 94.317 | 0.2118 | 11868 | 351.227 | 1.597 | 20148 | 7.438 | 14.355 | 10.064 | 455.149 | 7.69 | 4.8776 | 0.00013 | 78.2393 | 0.000975 | -0.0014 | -0.0014 | 2382 | 3.0266 | 5.524 | 0.1341 | 226381.82 | 3.3931 | 1.124 | 789.765 | 0.485 | 0.865 | 0.0035 | 6.1822 | 2399 | 0.3427 | 0.1699 | 15.2642 | 62.956 | 4.404 | 9.068 | 1.1317 | 47.9 | 22.966
STD - CDN-GS-1Z |  |  | 1.16
STD - CDN-PGMS-22 |  |  | 1.19 | 6.32 | 1.451 | -0.001
STD - OREAS 905 | [6 empty] | 0.5896 | 63040.77 | 30.315 |  | 912.4376 | 2.67 | 6.4301 | 6051.958 | 0.4186 | 92.267 | 14.865 | 19.825 | 7.8654 | 1538.5 | 4.2039 | 1.2879 | 0.976 | 40981 | 25.9586 | 5.9506 | 0.1305 | 6.9775 | 0.0437 | 0.5864 | 0.60736 | 0.002 | 29384 | 44.355 | 22.854 | 0.1337 | 2949 | 351.416 | 2.938 | 22510 | 15.042 | 36.571 | 8.224 | 279.093 | 25.95 | 11.562 | 0.00301 | 148.0396 | -0.0014 | -0.0014 | -0.001 | 678 | 2.2453 | 4.788 | 2.5016 |  | 8.3889 | 4.564 | 169.022 | 1.1529 | 1.639 | 0.1113 | 18.3636 | 3585.875 | 0.7764 | 0.1313 | 6.1656 | 11.5 | 3.497 | 14.064 | 0.7672 | 130.9 | 234.183
STD - CDN-ME-1205 | [9 empty] | -50 | [26 empty] | 15374 | [18 empty] | 303635.24
157858 |  | 3.3 | 0.01 | -0.003 | -0.003 | -0.003 | 0.1333 | 53160.12 | 36.774 | 81.662 | 506.3473 | 1.076 | 0.1821 | 111359.805 | 0.1419 | 32.058 | 9.646 | 142.4781 | 5.3605 | 18.3 | 2.1797 | 1.2939 | 0.23 | 23737 | 15.8002 | 2.9216 | 0.0719 | 0.6435 | 0.0973 | 0.4176 | 0.04104 | 0.0003875 | 17912 | 19.742 | 188.757 | 0.2152 | 17210 | 434.991 | 12.775 | 25197 | 6.776 | 14.347 | 13.053 | 590.574 | 8.588 | 5.0131 | 0.00026 | 83.474 | 0.003 | 0.002325 | -0.0014 | 60613 | 3.378 | 5.853 | 0.3108 | 159906.52 | 3.365 | 1.254 | 2953.776 | 0.4821 | 1.227 | 0.0304 | 6.8396 | 2368.5 | 0.3758 | 0.1608 | 6.4805 | 59.427 | 6.165 | 8.174 | 1.0971 | 58 | 28.514
157919 |  | 3.5 | 0.02 | -0.003 | -0.003 | -0.003 | 0.1891 | 76012.56 | 24.565 | -50 | 1000.09635 | 1.321 | 0.1179 | 18709.738 | 0.0881 | 43.038 | 8.724 | 260.78205 | 4.1133 | 12.1 | 2.4991 | 1.2942 | 0.512 | 23252 | 17.2292 | 3.3996 | 0.1113 | 1.0355 | 0.122 | 0.4584 | 0.03008 | 0.000275 | 23302 | 24.244 | 34.227 | 0.1874 | 6429 | 294.349 | 1.761 | 20181 | 9.419 | 18.556 | 16.79 | 490.988 | 10.994 | 5.9241 | 0.00019 | 90.7709 | -0.0014 | -0.0014 | -0.0014 | 435 | 6.7327 | 4.901 | 0.0772 | 335219.12 | 4.0745 | 1.732 | 520.025 | 0.6105 | 1.013 | 0.0439 | 6.0262 | 2792.375 | 0.4348 | 0.1745 | 1.8936 | 44.341 | 7.098 | 10.196 | 1.1239 | 37.8 | 26.599
157919-X |  |  | 0.015 | -0.003 | -0.003 | -0.003 | 0.1693 | 78200.46 | 24.233 | -50 | 970.9473 | 1.263 | 0.1102 | 18085.551 | 0.092 | 40.311 | 8.457 | 258.17615 | 4.1707 | 12 | 2.4733 | 1.2947 | 0.479 | 21639 | 17.2295 | 3.4359 | 0.0359 | 1.1045 | 0.1241 | 0.4631 | 0.0332 | 0.0002625 | 23064 | 22.663 | 33.207 | 0.1948 | 6300 | 278.993 | 1.36 | 20097 | 8.612 | 17.789 | 15.812 | 469.099 | 10.438 | 5.8766 | 0.00013 | 93.1101 | -0.0014 | -0.0014 | -0.0014 | 346 | 6.9005 | 4.641 | 0.0746 | 338484.18 | 4.0448 | 1.187 | 496.186 | 0.6841 | 1.226 | -0.0013 | 5.6136 | 2758.375 | 0.4414 | 0.1672 | 1.8791 | 42.152 | 6.487 | 9.865 | 1.1341 | 35.5 | 26.082
157924 |  | 2.5 | 0.083 | -0.003 | -0.003 | -0.003 | 1.5605 | 64138.23 | 88.207 | -50 | 831.77545 | 1.074 | 0.1063 | 62515.004 | 0.1162 | 39.012 | 10.097 | 220.78045 | 4.1461 | 15.5 | 2.2838 | 1.2036 | 0.408 | 20334 | 15.4019 | 3.0551 | 0.0204 | 0.8 | 0.1477 | 0.4149 | 0.0308 | 0.000125 | 18804 | 19.864 | 62.037 | 0.2029 | 12168 | 326.04 | 1.193 | 17512 | 6.525 | 14.974 | 19.771 | 380.018 | 8.716 | 5.0013 | 0.00048 | 78.8138 | 0.001675 | -0.0014 | -0.0014 | 1166 | 22.1244 | 5.87 | 0.1367 | 291683.02 | 3.4893 | 1.465 | 718.172 | 0.4596 | 1.027 | 0.0102 | 4.9916 | 2493.625 | 0.3955 | 0.155 | 5.0884 | 49.955 | 8.009 | 8.9 | 1.0838 | 41.1 | 17.67
157942 |  | 3.1 | 0.01 | -0.003 | -0.003 | -0.003 | 0.2145 | 73374.21 | 28.376 | -50 | 956.80115 | 1.054 | 0.1133 | 12897.664 | 0.1068 | 48.692 | 8.199 | 223.95445 | 2.4483 | 10.9 | 2.898 | 1.4914 | 0.616 | 17942 | 16.1654 | 3.9863 | 0.041 | 0.9075 | 0.119 | 0.5338 | 0.03416 | 0.000175 | 19644 | 25.977 | 23.964 | 0.205 | 4346 | 282.161 | 1.222 | 21007 | 11.227 | 20.604 | 15.105 | 474.236 | 8.904 | 6.9835 | -0.00022 | 72.6525 | 0.000825 | -0.0014 | -0.0014 | 111 | 8.0224 | 4.734 | 0.0908 | 349068.78 | 4.8488 | 1.391 | 462.078 | 0.9962 | 1.336 | 0.0169 | 6.1749 | 3243 | 0.337 | 0.1924 | 1.7693 | 46.45 | 6.576 | 11.109 | 1.2529 | 29 | 14.135
157955 |  | 3.4 | 0.007 | -0.003 | -0.003 | -0.003 | 0.0721 | 66032.46 | 29.065 | -50 | 933.3607 | 1.029 | 0.0914 | 13971.339 | 0.06 | 46.613 | 7.146 | 317.84505 | 2.2015 | 10.6 | 2.6241 | 1.3734 | 0.53 | 17384 | 14.6666 | 3.8332 | 0.0468 | 0.7395 | 0.1021 | 0.484 | 0.0276 | 0.000125 | 18652 | 26.946 | 21.422 | 0.1889 | 4281 | 270.01 | 3.513 | 19772 | 8.353 | 19.55 | 14.479 | 594.615 | 8.161 | 6.5151 | -0.00012 | 67.4282 | 0.001 | -0.0014 | -0.0014 | 107 | 14.0251 | 4.24 | 0.093 | 356269.14 | 4.3082 | 0.828 | 454.551 | 0.5951 | 1.265 | -0.001 | 5.598 | 2737.5 | 0.3045 | 0.1699 | 1.6323 | 43.19 | 6.399 | 10.852 | 1.1434 | 26 | 12.92
157961 |  | 2.2 | 0.019 | -0.003 | -0.003 | -0.003 | 0.1788 | 77830.74 | 28.128 | -50 | 965.0363 | 1.222 | 0.1238 | 17912.6 | 0.0717 | 43.324 | 8.819 | 252.7585 | 4.1435 | 11.9 | 2.8344 | 1.4538 | 0.536 | 20755 | 17.758 | 3.8919 | 0.0387 | 0.1875 | 0.0921 | 0.5345 | 0.032 | 0.000225 | 21740 | 25.447 | 30.046 | 0.2189 | 6819 | 305.462 | 0.959 | 20234 | 8.759 | 19.451 | 15.932 | 452.966 | 10.233 | 6.8304 | 8e-05 | 88.2589 | 0.000925 | -0.0014 | -0.0014 | 186 | 8.3618 | 4.889 | 0.1058 | 343604.2 | 4.6592 | 0.55 | 481.365 | 0.6589 | 1.358 | -0.0013 | 6.9391 | 3289.375 | 0.412 | 0.1861 | 1.7992 | 48.792 | 5.033 | 10.744 | 1.2391 | 36.2 | 23.79
157961-X |  |  | 0.02 | -0.003 | -0.003 | -0.003 | 0.1257 | 76196.25 | 33.733 | -50 | 980.0001 | 1.224 | 0.1255 | 18083.089 | 0.0624 | 45.855 | 8.827 | 281.3567 | 3.9301 | 12.3 | 2.6969 | 1.4097 | 0.512 | 20974 | 17.0646 | 3.775 | 0.0485 | 0.0395 | 0.0925 | 0.4906 | 0.03096 | 0.0002625 | 21545 | 25.466 | 29.627 | 0.1911 | 6697 | 313.829 | 1.006 | 20439 | 10.389 | 19.797 | 16.58 | 447.271 | 8.537 | 6.4463 | 5e-05 | 83.3485 | 0.00085 | -0.0014 | -0.0014 | 99 | 8.0488 | 4.946 | 0.0922 | 340714.38 | 4.4282 | 1.4 | 486.182 | 0.7631 | 1.391 | 0.0372 | 6.6379 | 3243.125 | 0.3931 | 0.1775 | 1.7485 | 49.413 | 5.735 | 10.724 | 1.1909 | 36.6 | 23.099
160502 |  | 5.7 | -0.003 | -0.003 | -0.003 | -0.003 | 0.2371 | 87015.24 | 5.678 | -50 | 1340.3618 | 1.307 | 0.0686 | 22888.821 | 0.1169 | 44.481 | 10.826 | 134.92145 | 5.199 | 10.3 | 2.7153 | 1.4246 | 0.536 | 23138 | 21.1322 | 3.7979 | 0.1108 | 1.2445 | 0.0869 | 0.5206 | 0.02952 | 0.0007125 | 23306 | 25.617 | 47.235 | 0.2061 | 8567 | 376.181 | 0.86 | 21448 | 7.666 | 19.593 | 15.773 | 758.124 | 11.577 | 6.369 | 0.00085 | 72.6575 | -0.0014 | -0.0014 | -0.0014 | 306 | 5.0021 | 5.521 | 0.0893 | 320489.18 | 4.4111 | 1.246 | 720.067 | 0.4931 | 1.473 | 0.0035 | 3.0634 | 3548.25 | 0.2999 | 0.186 | 1.647 | 51.669 | 2.03 | 11.249 | 1.2087 | 49.2 | 74.686
160504 |  | 7 | 0.012 | -0.003 | -0.003 | -0.003 | 0.3076 | 74466.99 | 23.96 | -50 | 973.08055 | 1.086 | 0.1 | 16057.924 | 0.1193 | 50.56 | 8.683 | 216.9958 | 2.1484 | 10.5 | 2.9288 | 1.5146 | 0.66 | 19367 | 16.397 | 4.0673 | 0.0601 | 0.8715 | 0.1272 | 0.5445 | 0.03096 | 0.000225 | 18345 | 27.428 | 23.505 | 0.218 | 5374 | 324.797 | 1.439 | 21551 | 9.557 | 21.52 | 15.083 | 458.71 | 7.782 | 7.1054 | 3e-05 | 65.1053 | 0.0011 | -0.0014 | -0.0014 | 94 | 6.9456 | 5.275 | 0.0882 | 342749.88 | 4.8692 | 1.169 | 520.417 | 0.6316 | 1.458 | 0.0169 | 5.7056 | 3408.75 | 0.2925 | 0.1938 | 1.67 | 51.411 | 7.474 | 11.821 | 1.2792 | 31.2 | 13.811
STD - AMIS0193 | [5 empty] | 3.225